## Foglio1
[7 empty] | RIFERIMENTO SILICEA |  |  |  |  | RIFERIMENTO CARBONATO
|  |  | VAGA +POLVERE |  |  |  | CURVA 0- 700 |  |  |  |  | Setaccio [µm] | Diametro setaccio [mm] | Peso Lordo [g] | Tara [g] | Peso netto [g] | Percentuale Trattenuto [%] | Passante [g] | Percentuale passante [%]
diametro | trattenuto (g) | tara | trattenuto netto (g) | Trattenuto (%) | passante (g) | Passante (%) | diametro (μm) | trattenuto netto (g) | Trattenuto (%) | passante (g) | Passante (%) | 600 | 0.6 | 4.445 | 2.825 | 1.62 | 0.55 | 292.07 | 99.45
710 | 22.8 | 2.85 | 19.95 | 6.594932 | 282.555 | 93.40507 | 710 | 1 | 0.5199327 | 191.3326 | 99.48007 | 500 | 0.5 | 21 | 2.77 | 18.23 | 6.21 | 273.84 | 93.24
600 | 98.8 | 2.725 | 96.075 | 31.75981 | 186.48 | 61.64526 | 600 | 20.86 | 10.8458 | 170.4726 | 88.63427 | 400 | 0.4 | 34 | 2.755 | 31.245 | 10.64 | 242.595 | 82.6
500 | 101.4 | 2.905 | 98.495 | 32.55979 | 87.985 | 29.08547 | 500 | 16.79 | 8.729669 | 153.6826 | 79.9046 | 355 | 0.355 | 22 | 2.725 | 19.275 | 6.56 | 223.32 | 76.04
400 | 61.8 | 2.855 | 58.945 | 19.48563 | 29.04 | 9.599841 | 400 | 17.53 | 9.11442 | 136.1526 | 70.79018 | 250 | 0.25 | 57 | 2.72 | 54.28 | 18.48 | 169.04 | 57.56
355 | 17.2 | 2.79 | 14.41 | 4.763558 | 14.63 | 4.836284 | 355 | 10 | 5.199327 | 126.1526 | 65.59086 | 212 | 0.212 | 19 | 2.715 | 16.285 | 5.54 | 152.755 | 52.01
300 | 6.8 | 2.69 | 4.11 | 1.358655 | 10.52 | 3.477628 | 300 | 11.915 | 6.194998 | 114.2376 | 59.39586 | 125 | 0.125 | 52 | 2.715 | 49.285 | 16.78 | 103.47 | 35.23
250 | 4.1 | 2.72 | 1.38 | 0.4561908 | 9.14 | 3.021438 | 212 | 16.995 | 8.836256 | 97.2426 | 50.5596 | 100 | 0.1 | 17 | 2.815 | 14.185 | 4.83 | 89.285 | 30.4
212 | 3.1 | 2.65 | 0.45 | 0.1487579 | 8.69 | 2.87268 | 150 | 17.455 | 9.075425 | 79.7876 | 41.48418 | 80 | 0.08 | 12.08 | 2.8 | 9.28 | 3.16 | 80.005 | 27.24
150 | 4.2 | 2.88 | 1.32 | 0.4363564 | 7.37 | 2.436323 | 125 | 8 | 4.159461 | 71.7876 | 37.32472 | 63 | 0.063 | 12.47 | 2.72 | 9.75 | 3.32 | 70.255 | 23.92
100 | 5 | 2.7 | 2.3 | 0.760318 | 5.07 | 1.676005 | 100 | 10 | 5.199327 | 61.7876 | 32.12539 | fondello |  | 73 | 2.745 | 70.255 | 23.92 | 0 | 0
80 | 3.6 | 2.75 | 0.85 | 0.2809871 | 4.22 | 1.395018 | 80 | 7.5 | 3.899495 | 54.2876 | 28.2259 | Totale |  | 323.995 |  | 293.69
63 | 4.3 | 2.73 | 1.57 | 0.5189997 | 2.65 | 0.8760186 | 63 | 10.5 | 5.459293 | 43.7876 | 22.7666
F | 5.4 | 2.75 | 2.65 | 0.8760186 | 7.149836e-14 | 2.363543e-14 | F | 43.7876 | 22.7666 | 0 | 0
|  |  | 302.505 | 100 |  |  |  | 192.3326 | 100
[15 empty] | Diametro (μm) | Passante (%)
[15 empty] | 600 | 99.45
[15 empty] | 500 | 93.24
[15 empty] | 400 | 82.6
Diametro (μm) | Passante (%) | [13 empty] | 355 | 76.04
710 | 93.40507 | [13 empty] | 250 | 57.56
600 | 61.64526 | [13 empty] | 212 | 52.01
500 | 29.08547 | [13 empty] | 125 | 35.23
400 | 9.599841 | [13 empty] | 100 | 30.4
355 | 4.836284 | [13 empty] | 80 | 27.24
300 | 3.477628 | [13 empty] | 63 | 23.92
250 | 3.021438
212 | 2.87268
150 | 2.436323
100 | 1.676005
80 | 1.395018
63 | 0.8760186
F

## Foglio3
0